## CHS-Cilíndricos
TABLA DE CÁLCULO DE DIMENSIONES Y CARACTERÍSTICAS DE PERFILES HUECOS DE SECCIÓN CIRCULAR
CALIDAD STANDARD DE ACERO S355J2H (ACEROS AL CARBONO)
|  |  | PRESTACIONES MECÁNICAS |  |  |  |  | COMPOSICIÓN QUÍMICA
|  |  | Norma | Lím. Elástico | Res. Rotura | Alargamiento | Resiliencia | C %máx. | Si %máx. | Mn %máx. | P %máx. | S %máx.
|  |  |  | Rp 0,2 (N/mm2) | Rm (N/mm2) |  | - 20º C
|  |  | EN10210 | ≥ 355 | 470 ÷ 630 | (C) ≥ 22% | mín. 27 Joules | 0.22 | 0.55 | 1.6 | 0.03 | 0.03
|  |  | EN10219 | ≥ 355 | 470 ÷ 630 | (F) ≥ 20% | mín. 27 Joules | 0.22 | 0.55 | 1.6 | 0.03 | 0.03
Diámetro exterior | Espesor | Peso teórico | Área de la sección | Momento de inercia de flexión | Radio de giro | Módulo de flexión elástico | Módulo de flexión plástico | Momento de inercia de torsión | Constante de torsión | Área superficial por metro lineal | Longitud nominal por tonelada
D | T | M | A | I | i | Wel | Wpl | It | Ct | As | L'
mm | mm | kg/m | cm2 | cm4 | cm | cm3 | cm3 | cm4 | cm3 | m2/m | m/t
114.3 | 8 | 20.97214 | 26.7161 | 379.4919 | 3.768901 | 66.40278 | 90.56819 | 758.9838 | 132.8056 | 0.359084 | 47.6823
Inserte diámetro exterior en milímetros, inserte el espesor en milímetros.
desde
26.9 | 5 | 2.700435 | 3.440044 | 2.169851 | 0.7942056 | 1.613272 | 2.439717 | 4.339701 | 3.226544 | 0.08450884 | 370.3108
hasta
812.8 | 100 | 1757.872 | 2239.327 | 1450199.1 | 25.44808 | 35684.03 | 51141.72 | 2900398.1 | 71368.06 | 2.553487 | 0.5688697
N/mm2 x 0,102 = kg/mm2.
Para más información sobre nuestros productos y gamas dimensionales consulte en nuestra web www.protuba.com (descargese gratis el catálogo completo)
Ø Ext. | Espesores mm. | [10 empty] | Ø Ext.
mm. | 3 | 4 | 5 | 6.3 | 7.1 | 8 | 10 | 12.5 | 14.2 | 16 | 20 | mm.
60.3 | m | m | m | m | m | m | [5 empty] | 60.3
63.5 | m | m | m | m | m | [6 empty] | 63.5
70 | m | m | m | m | m | [6 empty] | 70
76.1 | m | m | m | m | m | m | [5 empty] | 76.1
82.5 | m | m | m | m | m | [6 empty] | 82.5
88.9 | m | m | m | m | m | m | m |  |  |  |  | 88.9
101.6 | m | m | m | m | m | m | m |  | m |  |  | 101.6
108 | m | m | m | m | m | m | m |  |  |  |  | 108
114.3 | m | m | m | m | m | m | m | m | m |  |  | 114.3
127 | m | m | m | m | m | m | m | m | m |  |  | 127
133 | m | m | m | m | m | m | m | m | m |  |  | 133
139.7 | m | m | m | m | m | m | m | m | m |  |  | 139.7
152.4 | m | m | m | m | m | m | m | m | m |  |  | 152.4
159 | m | m | m | m | m | m | m | m | m |  |  | 159
168.3 | m | m | m | m | m | m | m | m | m | m |  | 168.3
177.8 |  | m | m | m | m | m | m | m | m | m |  | 177.8
193.7 |  | m | m | m | m | m | m | m | m | m |  | 193.7
219.1 |  | m | m | m | m | m | m | m | m | m |  | 219.1
244.5 |  | m | m | m | m | m | m | m | m | m |  | 244.5
273 |  | m | m | m | m | m | m | m | m | m |  | 273
323.9 |  |  | m | m | m | m | m | m | m | m |  | 323.9
355.6 |  |  | m | m | m | m | m | m | m | m | m | 355.6
406.4 |  |  |  | m | m | m | m | m | m | m | m | 406.4
457.2 |  |  |  | m | m | m | m | m | m | m | m | 457.2
508 |  |  |  | m | m | m | m | m | m | m | m | 508
558.8 |  |  |  | m | m | m | m | m | m | m |  | 558.8
609.6 | [5 empty] | m | m | m | m | m | m | 609.6
Ø Ext. | Espesores mm. | [10 empty] | Ø Ext.
mm. | 3 | 4 | 5 | 6.3 | 7.1 | 8 | 10 | 12.5 | 14.2 | 16 | 20 | mm.
D
T
z
y
m Gama dimensional standard EN10219, acero S355J2H
Ø superiores y espesores mayores rogamos consulten
Interactiva